## 日杂类用品
广西壮族自治区生殖医院 床上用品及被服采购项目需求参数表
序号 | 物料名称 | 参考参数 | 备注 | 单位 | 单价（元） | 供货期 | 质保期
1 | 医生夏装（男、女） | 面料：高级医护服装，面料纹路美观，悬垂性佳；防透耐磨、耐工业洗涤、穿着舒适；采用环保耐氯漂分散染料，经高温高压染色、预缩、热定型等全工序处理。 夏装面料名称：全工艺涤府，配比参数：T/C:65/35，密度参数：104*61，纱支参数：25*22.6。 冬装面料名称：双面双股涤卡，配比参数：T/C:65/35，密度参数：138*71，纱支参数：45/2s*23。 甲醛含量PH值等符合GB18401-2010 B类产品标准 | 白色 | 件
2 | 医生冬装（男、女） |  | 白色 | 件
3 | 护士夏装（男、女） |  | 白色 | 件
4 | 护士冬装（男、女） |  | 白色 | 件
5 | 护士裤 |  | 白色 | 件
6 | 导医夏装 |  | 白色 | 件
7 | 导医冬装 |  | 白色 | 件
8 | 手术帽 | 面料：100%全棉，密度参数：108*58，纱支参数：21*21，悬垂性佳；防透耐磨、耐工业洗涤、穿着舒适；采用环保耐氯漂分散染料； 甲醛含量PH值等符合GB18401-2010 B类产品标准 | 各种花色 | 件
9 | 护士帽 | 成份：100%棉，甲醛含量PH值等符合GB18401-2010 B类产品标准 | 白色 | 件
10 | 护士毛衣 | 丝光五五羊毛长袖、V领单排扣、两个大兜；加厚四平七正反针，不起毛，不褪色，不缩水； 衣长：常规款50cm<衣长≤65cm；甲醛含量PH值等符合GB18401-2010 B类产品标准 | 深蓝色 | 件
11 | 病号衣 | 成份：100%棉 纱线线密度：16s×16s（允差：±2%） 经纬密度：经纱288根/10厘米，纬纱240根/10厘米（允差：经纬向-2.0%） 水洗尺寸变化率：-3.0%～+1.5% 甲醛含量PH值等符合GB18401-2010 B类产品标准 | 各种花色 | 件
12 | 病号裤 |  | 各种花色 | 件
13 | 病号裙 |  | 各种花色 | 件
14 | 洗手衣（短袖） | 面料：100%全棉，密度参数：108*58，纱支参数：21*21，悬垂性佳；防透耐磨、耐工业洗涤、穿着舒适；采用环保耐氯漂分散染料； 甲醛含量PH值等符合GB18401-2010 B类产品标准 | 葡萄紫 | 件
15 | 洗手衣（长袖） |  | 葡萄紫 | 件
16 | 洗手裤（长裤） |  | 葡萄紫 | 件
17 | 参观衣 | 面料：100%全棉，密度参数：108*58，纱支参数：21*21，悬垂性佳；防透耐磨、耐工业洗涤、穿着舒适；采用环保耐氯漂分散染料； 甲醛含量PH值等符合GB18401-2010 B类产品标准 | 绿色 | 件
18 | 床笠（婴儿床） | 绒布、单面绒；甲醛含量PH值等符合GB18401-2010 B类产品标准 |  | 张
19 | 被套（婴儿床） |  |  | 张
20 | 棉被（婴儿床） |  |  | 张
21 | 床笠（产床、妇检床、平推车） | 面料：100%全棉 全棉3cm加密粉缎条；密度参数：108*58，纱支参数：21*21，悬垂性佳 ；防透耐磨、耐工业洗涤、柔软厚实；采用环保耐氯漂分散染料；甲醛含量PH值等符合GB18401-2010 B类产品标准 | 粉紫色 | 张
22 | 床单 |  | 粉紫色 | 张
23 | 被套 |  | 粉紫色 | 张
24 | 枕套 |  | 粉紫色 | 张
25 | 床垫 | 高弹性聚胺脂定型海棉(模具一次成型)：采用颜色均匀的阻燃定型海绵，其中色泽颜色应均匀，允许轻微杂色、黄芯。不允许有尺寸大于6mm对穿孔和大于10mm的气孔。不允许有污染。无刺激性气味。密度≥45kg/m3，总挥发性有机化合物（TVOC)≤0.500mg/㎡.h ,甲醛≤0.050mg/㎡.h，符合GB/T6343《泡沫塑料及橡胶 表现密度的测定》、GB/T10802《通用软质聚醚型聚氨酯沟通塑料》GB 17927.2《软体家具 床垫和沙发 抗引燃特性的评定 第2部分：模似火柴火焰》、GB18587《室内装饰装修材料地毯、地毯衬垫及地毯胶粘剂有害物质释放限量》的要求。 |  | 张
26 | 棉胎 | 150*200cm*4斤，符合GB18383-2007《絮用纤维通用技术要求》，三级原棉一级棉胎； 卫生指标：金黄色葡萄球菌，溶血性链球菌，绿脓杆菌卫生标准，甲醛含量PH值等符合GB18401-2010 B类产品标准 |  | 张
27 | 空调被 | 150*200cm*6斤，卫生指标：金黄色葡萄球菌，溶血性链球菌，绿脓杆菌卫生标准，甲醛含量PH值等符合GB18401-2010 B类产品标准 |  | 张
28 | 普通枕芯 | 成份： 100%棉 纱线线密度：21s×21s（允差：±2%） 经纬密度：经纱272根/10厘米，纬纱240根/10厘米（允差：经纬向-2.0%） 填充物：木棉 填充物重量：0.6㎏（允差：±0.02㎏） 规格：65×45cm（长×宽）（允差：±2cm）甲醛含量PH值等符合GB18401-2010 B类产品标准 | 白色 | 个
29 | 乳胶枕芯 | 进口乳胶，甲醛含量PH值等符合GB18401-2010 B类产品标准 | 白色 | 个
30 | 婴儿床蚊帐 | 80*50cm全罩式免安装 | 白色 | 套
31 | 长款羽绒服
备注： | 1.技术参数、性能等，要求尺寸为缩水后成品尺寸；医院使用60ºC—80ºC高温洗涤或高温烘干，纯棉面料的缩水率在3%—8%，报价时，把缩水率加入尺寸中。 2.医院使用60ºC—80ºC高温洗涤，使用含氯消毒剂洗涤，面料的色牢度达到国家要求的环保标准，不易掉色。 3.所有被服上均要印制单位LOGO、科室名称；科室要求面料颜色、和图案不一致时，可更改，但面料的参数、性能不变。 4.所有被服要求不易脱色，被服要求洗涤10次不起球、不起毛。 5.甲醛含量PH值等符合GB18401-2010 B类产品标准。